## Produção - injeção+ Zamac
Data | MP | Máquina | Operador | Produto | Programado | Realizado | Má formação (25) | Capuz Furado (27) | Peça Queimada (28) | Peça Com Mancha (29) | Eficiência | Ciclos | Kg | Kg Aparas | Mistura | Horário Incial | Horário Final | Turno | Observações
2025-10-13 | Nylon | MG | Cícero | CPP001 (CAPA) | 2041 | 1960 | 31 | 0 | 0 | 0 | 94.51% | 245 | 16.4 | 6 | 70/30 | 15:40 | 18:00 | Segundo | Injetora Parou P/ Eudiane Assumir Terceiro Turno as 18:00
2025-10-13 | Nylon | MG | Cícero | CPP001 (CORPO) | 2041 | 1960 | 31 | 0 | 0 | 0 | 94.51% | 245 | 11 | 6 | 70/30 | 15:40 | 18:00 | Segundo | Injetora Parou P/ Eudiane Assumir Terceiro Turno as 18:00
2025-10-13 | PVC | Oriente 45 | Cícero | CPP002/4 (BORRACHA) | 2500 | 2400 | 37 | 0 | 0 | 0 | 94.52% | 300 | 22.1 | 14.7 | 50/50 | 18:30 | 22:16 | Segundo | Start de Produção as 18:30
2025-10-13 | Nylon | Himaco 140 | Gabriela | CPP002 (CORPO) | 3000 | 3036 | 222 | 0 | 0 | 0 | 93.8% | 506 | 41.92 | 11.38 | 50/50 | 6:37 | 14:00 | Primeiro | 30 Min. Almoço, Máquina Parada 13:20 as 13:30 - Alta temperatura (4,70 Kg. Material Queimado)
2025-10-13 | Nylon | Himaco 140 | Gabriela | CPP002 (CAPA) | 3000 | 3036 | 225 | 0 | 0 | 0 | 93.7% | 506 | 35.78 | 11.38 | 70/30 | 6:37 | 14:00 | Primeiro | 30 Min. Almoço, Máquina Parada 13:20 as 13:30 - Alta temperatura (4,70 Kg. Material Queimado)
2025-10-13 | Nylon | Himaco 140 | Deyvison | CPP002 (CORPO) | 3000 | 4650 | 0 | 0 | 84 | 0 | 155% | 775 | 46.28 | 11.63 | 70/30 | 14:00 | 22:16 | Segundo
2025-10-13 | Nylon | Himaco 140 | Deyvison | CPP002 (CAPA) | 3000 | 4650 | 0 | 0 | 0 | 0 | 155% | 775 | 60.36 | 11.63 | 70/30 | 14:00 | 22:16 | Segundo
2025-10-13 | PVC | Oriente 35 | Beatriz | CPP003 (BORRACHA) | 3000 | 2259 | 25 | 0 | 0 | 0 | 74.47% | 753 | 14.44 | 7.22 | 50/50 | 6:31 | 14:09 | Primeiro | Molde de Injeção Com uma cavidade a menos de Borracha, 30 Min. De Almoço, 11:36 Começou a sair muito capuz Furado
2025-10-13 | PVC | Oriente 35 | Beatriz | CPP003 (CAPUZ) | 3000 | 3012 | 0 | 240 | 0 | 0 | 100.4% | 753 | 20.18 | 7.22 | 50/50 | 6:31 | 14:09 | Primeiro | Molde de Injeção Com uma cavidade a menos de Borracha, 30 Min. De Almoço, 11:36 Começou a sair muito capuz Furado
2025-10-13 | PVC | Oriente 35 | Gabriela | CPP003 (BORRACHA) | 750 | 724 | 9 | 0 | 0 | 0 | 95.33% | 181 | 3.82 | 2.22 | 50/50 | 14:17 | 16:20 | Segundo | Funcionáio Pagando Horas devidas para a emprea
2025-10-13 | PVC | Oriente 35 | Gabriela | CPP003 (CAPUZ) | 750 | 546 | 0 | 36 | 0 | 0 | 72.8% | 181 | 2.38 | 2.22 | 50/50 | 14:17 | 16:20 | Segundo | Funcionáio Pagando Horas devidas para a emprea
2025-10-13 | Zamac | Maq. 1 | Luis | Zamac (M6) | 10800 | 8028 | 0 | 0 | 0 | 0 | 74.33% | 2007 | 67.4 | 11.9 | 70/30 | 6:10 | 14:30 | Primeiro

## Estoque MP
Data | Produto | Quantidade
2025-10-14 | Nylon
2025-10-14 | Zamac
2025-10-14 | PVC
2025-10-15 | Nylon
2025-10-15 | Zamac
2025-10-15 | PVC

## Estoque Injetados
Data | Produto | Quantidade | Movimento
2025-10-14 | CPP001 (CAPA) | 1500 | Entrada Produção
2025-10-14 | CPP001 (CAPA) | -1000 | Sáida Penitenciária